## Stratex B Renforcement
Géotextiles tissés Stratex B
Fonctions de renforcement
100 |  | Géosynthétiques
Géosynthétiques selon norme
SN 670 090 "Géosynthétiques; Norme de base"
Mise en place et recouvrement
selon indications du fournisseur
Métré: surface effective
| 0.1 | Référence pour l'évaluation des produits,
l'assistance au projeteur et à la mise
en place:
Stratex SA
Delémont JU
Tél. 032 423 55 50
200 |  | Géosynthétiques pour le
renforcement de couches.
Fourniture et pose
| 0.1 | Géosynthétiques avec la fonction de renforcement
|  | Géosynthétiques selon norme VSS 70 241 |  |  | Renforcement
"Géosynthétiques; Exigences pour les
fonctions de séparation, de filtration et de drainage"
Géosynthétiques selon norme VSS 70 242
"Géosynthétiques; Exigences pour la
fonction de renforcement"
| 0.11 | Géotissés
| 0.111 | Géotissé Stratex B 25 KN
Matière première PP
Résistance à la traction l / t min. 22 / 22 kN/m
Résistance aux intempéries min. 100 %
Résistance à l'oxydation min. 100 ans
Dimension du rouleau 4.50 / 5.30 x 100 m
|  | Recouvrement min. 50 cm |  | m²
| 0.112 | Géotissé Stratex B 35 KN
Matière première PP
Résistance à la traction l / t min. 30 / 30 kN/m
Résistance aux intempéries min. 100 %
Résistance à l'oxydation min. 100 ans
Dimension du rouleau 2.65 / 4.50 / 5.30 x 100 m
|  | Recouvrement min. 50 cm |  | m²
| 0.113 | Géotissé Stratex B 55 KN
Matière première PP
Résistance à la traction l / t min. 50 / 50 kN/m
Résistance aux intempéries min. 100 %
Résistance à l'oxydation min. 100 ans
Dimension du rouleau 5.30 x 100 m
|  | Recouvrement min. 50 cm |  | m²
| 0.114 | Géotissé Stratex B 65 KN
Matière première PP
Résistance à la traction l / t min. 60 / 60 kN/m
Résistance aux intempéries min. 100 %
Résistance à l'oxydation min. 100 ans
Dimension du rouleau 5.20 x 100 m
|  | Recouvrement min. 50 cm |  | m²
| 0.115 | Géotissé Stratex B 85 KN
Matière première PP
Résistance à la traction l / t min. 80 / 80 kN/m
Résistance aux intempéries min. 100 %
Résistance à l'oxydation min. 100 ans
Dimension du rouleau 5.20 x 100 m
|  | Recouvrement min. 50 cm |  | m²